## technická specifikace
Technická specifikace výrobků
"Tělocvična pro ZŠ"
Popis |  | Požadované parametry | Způsob prokázání | Výrobce/výrobek
Kontaktní zateplovací systém - zděné části | Kompletní zateplovací systém | ETA | Evropské technické schválení ETAG 004 - ETA, POV
| Kompletní zateplovací systém | Zateplovací systém s osvědčením o kvalitativní třídě A dle CZB (Cech pro zateplování budov). | Osvědčení vydané CZB
| Kompletní zateplovací systém | Návod na údržbu ETICS | Technologický předpis na údržbu a sanaci ETICS
| Kompletní zateplovací systém | Platné osvědčení vydané výrobcem ETICS | Osvědčení dodavatele pro provádění vnějšího KZS ETICS
| Kompletní zateplovací systém | Šíření plamene po povrchu is = 0,00 mm/min | Protokol ze zkušebny autorizované osoby - Certifikace podle ETAG 004 na třídu reakce na oheň a index šíření plamene
| Kompletní zateplovací systém | Minimální odolnost proti rázu 15 J bez poškození (kategorie použití I) pro souvrství ETICS s omítkou velikostí zrna min. 1,5 mm, dle metodiky ETAG 004 | Protokol z nezávislé autorizované zkušebny
| Materiál na lepení izolantu | Armovací tmel s prodyšností pro vodní páry µ ≤ 16. Prokazatelné dokumenty o environmentálních dopadech použitých izolačních materiálů. | Technický list výrobku, POV popř. protokol, např. EPD
| Materiál na stěrkování izolantu | Armovací tmel s prodyšností pro vodní páry µ ≤ 19. Prokazatelné dokumenty o environmentálních dopadech použitých izolačních materiálů. | Technický list výrobku, POV popř. protokol, např. EPD
| Izolant - EPS | Kombinovaný certifikovaný izolant o λ ≤ 0,39 W/mK, Prokazatelné dokumenty o environmentálních dopadech použitých izolačních materiálů. | Technický list výrobku, Např. EPD
| Výztužná síťovina | Min. plošná hmotnost 160 g/m2, pevnost v tahu min. 2300N/50 mm dle ČSN EN 13496, velikost oka max 3,5 x 3,8 mm | Technický list výrobku
| Kotevní technika | Platná certifikace dle ETAG 014, součinitel bodového prostupu tepla x=0,001 W/K | Evropské technické schválení, technický list výrobku
| Omítka | Pastovitá omítka obsahující výztužná vlákna, která je rychle schnoucí a poskytuje permanentní ochranou proti růstu řas a plísní se schopností regulace povrchové vlhkosti. Omítka s vysokou paropropustnost pro vodní páru s faktorem difúzního odporu = 60-80 (kategorie V1), permeabilitu vody v kategorii W3 a reakci na oheň A2 – s1, d0 dle ČSN EN 13501. Prokazatelné dokumenty o environmentálních dopadech použitých izolačních materiálů. | Technický list výrobku, POV, např. EPD
Kontaktní zateplovací systém - soklová část | Izolant - XPS | Platný certifikát | Technický list výrobku
| Kotevní technika | Platná certifikace dle ETAG 014, součinitel bodového prostupu tepla x=0,001 W/K | Evropské technické schválení, technický list výrobku
| Materiál na lepení izolantu | Bitumenové dvousložkové lepidlo | Technický list výrobku
| Výztužná síťovina | Min. plošná hmotnost 160 g/m2, pevnost v tahu min. 2300N/50 mm dle ČSN EN 13496, velikost oka max 3,5 x 3,8 mm | Technický list výrobku
| Materiál na stěrkování izolantu | Disperzní armovací tmel s prodyšností pro vodní páry µ = 105 | Technický list výrobku
| Soklová dekorativní omítka | Mozaiková dekorativní omítka s vysokou paropropustností pro vodní páru (kategorie V1), permeabilitu vody v kategorii W3 obsahující organické pojivo, mramorová zrna, přírodní písky nebo vápence | Technický list výrobku
Otvorové výplně hliníkové | Profilový systém | vícekomorové provedení, minimálně 3 komory, 3 x přerušený tepelný most, stavební hloubka min. 78 mm | Certifikát výrobce nebo technický list výrobku
| Profilový systém | zdravotní nezávadnost | Certifikát notifikované osoby
| Výrobek okna | Uw max. 1,0 W/m2K | Výpočet pro pozici H3 potvrzený autorizovanou zkušebnou
| Výrobek dveře | Uw max. 1,2 W/m2K | Certifikát notifikované osoby
| Výrobek okna | Uf max.1,5 W/m2K | Certifikát notifikované osoby
| Výrobek dveře | Uf max.1,9/1,9 W/m2K | Certifikát notifikované osoby
| Izolační sklo | zasklení podle TZ, Ug max 0,64 W/m2K, psí g max 0,04 | Certifikát notifikované osoby
| Výrobek okna | vodotesnost dle CSN EN 12208, trída 9A | Certifikát notifikované osoby
| Výrobek dveře | vodotesnost dle CSN EN 12208, trída 9A | Certifikát notifikované osoby
| Výrobek okna | pruvzdušnost dle CSN EN 12207, trída 4 | Certifikát notifikované osoby
| Výrobek dveře | pruvzdušnost dle CSN EN 12207, trída 3 | Certifikát notifikované osoby
| Výrobek okna | zatížení vetrem dle CSN EN 12210 trída C5 | Certifikát notifikované osoby
| Výrobek dveře | zatížení vetrem dle CSN EN 12210 trída C3 | Certifikát notifikované osoby
| Výrobek okna a dveře | požární odolnost EW 15-C2 DP3, EI 30 - C2 DP1 | Certifikát notifikované osoby
| Výrobek okna | Rw 32dB | Certifikát výrobce nebo technický list výrobku
| Podkladní profil | Uppmax. 1,0 W/m2K | Certifikát notifikované osoby
| Výrobek | provedení oken musí splnovat požadavky CSN 730540-2 - 2012, z hlediska kritických povrchových teplot na styku rám okna a ostení. | Zobrazení průběhu izotherm pro pozici H3
| Výrobek okna | celoobvodové kování, dva bezpecnostní body proti vypácení hribovitého tvaru, pojistka chybné manipulace (pojistka proti soucasnému otevrení a sklopení krídla), prizvedávac krídla | Certifikát výrobce nebo technický list výrobku
| Výrobek dveře | minimálně 5bodový uzávěr s panikovou funkcí | Certifikát výrobce nebo technický list výrobku
| Výrobek dveře | Rozvora s odolností minimálně BT3 | Certifikát notifikované osoby
| Výrobek | Okna a dveře budou osazována dle směrnic pro montáž dodavatele profilového systému pro výrobu oken. Kotvení oken musí být provedeno - rámy - ocelo–hliníkovými pozinkovanými rámovými kotvami, případně turbošrouby. Montáž podle ČSN 746077. | Certifikát nebo osvědčení notifikované osoby
| Výrobek | Statika | Statický návrh kotvení pro pozici H2