## Export
Referenční výrobek | Funkce vrstvy | Tloušťka vrstvy | Požadavky na montáž | Základní specifikace materiálu | Podrobná specifikace materiálu
DEKPLAN 76 | Hydroizolační | 1,5 mm | Fixovat proti účinkům sání větru mechanickým kotvením. Před realizací doporučujeme ověřit únosnosti kotev v podkladu výtažnými zkouškami. Zajištění výtažných zkoušek, návrh kotevních prvků a kotevní plán lze objednat u technika Atelieru DEK. | Svařitelná fólie z měkčeného PVC, vložkou z polyesterové tkaniny, pro stabilizaci mechanickým kotvením, pro skladby s klasifikací BROOF (t3). Rozměrová stálost 0,3 %. Odolnost proti odlupování ve spoji 150 N/50 mm. Smyková odolnost ve spoji v podélném i příčném směru 800 N/50 mm. Ohebnost za nízkých teplot -25 °C. | Fólie z měkčeného PVC s polyesterovou výztužnou vložkou určená pro fixaci mechanickým kotvením. Plošná hmotnost 1,45 / 1,85 / 2,2 / 2,35 kg.m-2 (-5; +10 %). Účinná tloušťka 1,2 / 1,5 / 1,8 / 2,0 mm (-5; +10 %). Faktor difuzního odporu 15 000 (±4 500). Pevnost v tahu v podélném směru 1000 N/50 mm, v příčném směru 1000 N/50 mm. Tažnost v podélném směru 15 %, v příčném směru 15 %. Odolnost proti odlupování ve spoji 150 N/50 mm. Smyková odolnost ve spoji v podélném směru 800 N/50 mm, v příčném směru 800 N/50 mm. Třída chování při vnějším požáru BROOF (t1); BROOF(t3). Ohebnost za nízkých teplot -25 °C.
FILTEK V | Separační | 0 - 3,0 mm | - | Netkaná textilie ze skleněných vláken o plošné hmotnosti 120 g.m-2. | Netkaná textilie ze skleněných vláken, určená jako separační vrstva fóliového hydroizolačního povlaku střech s klasifikací BROOF(t3). Plošná hmotnost 120 g.m-2 (±10) %. Materiálové složení 100 % skleněné vlákno s pojivem. Pevnost v tahu v podélném směru ≥8,0 kN.m-1, v příčném směru ≥3,5 kN.m-1. Tažnost v podélném směru 1,4 (±0,2) %, v příčném směru 1,2 (±0,2) %. Textilie po omezenou dobu odolává účinkům UV záření.
EPS 100 | Tepelněizolační | 280 mm | Montážně fixovat k podkladu mechanickým kotvením. | Desky z pěnového polystyrenu. Pevnost v tlaku při 10 % deformaci 100 kPa. Deklarovaná hodnota součinitele tepelné vodivosti 0,037 W.m-1.K-1. | Tepelněizolační desky ze stabilizovaného pěnového polystyrenu. Pevnost v tlaku při 10 % deformaci 100 kPa. Deklarovaná hodnota součinitele tepelné vodivosti 0,037 W.m-1.K-1. Faktor difuzního odporu 30 – 70. Dlouhodobá teplotní odolnost 80 °C. Objemová hmotnost 18 - 23 kg.m-3. Třída reakce na oheň E.
TOPDEK AL BARRIER | Parotěsnicí, Vzduchotěsnicí | 2,2 mm | Plnoplošně nalepit k podkladu, vzduchotěsně napojit na navazující a prostupující konstrukce. | Samolepící pás z SBS modifikovaného asfaltu, vložkou z hliníkové fólie kašírované polyesterovou rohoží o plošné hmotnosti 120 g.m-2, na povrchu s polyesterovou střiží. Odolnost proti stékání 70 °C. Ohebnost za nízkých teplot -20 °C. Faktor difuzního odporu 280 000 (±20 000). | Samolepící pás z SBS modifikovaného asfaltu, na horním povrchu opatřen ochrannou polypropylenovou střiží, podélný přesah a spodní povrch je samolepící s ochrannou snímatelnou folií. Nosná vložka z hliníkové folie kašírovaná polyesterovou rohoží o plošné hmotnosti 120 g.m-2. Tloušťka pásu 2,2 (±0,2) mm. Největší tahová síla v podélném směru 700 (±100) N/50 mm, v příčném směru 350 (±100) N/50 mm. Odolnost proti stékání 70 °C. Ohebnost za nízkých teplot -20 °C. Faktor difuzního odporu 280 000 (±20 000).
Palubka SM A/B klasik | Nosná | 22 mm | - | Palubka obkladová ze smrkového dřeva, profil KLASIK. Kvalita A/B. | Obkladová palubka z kvalitního středového smrkového dřeva. Pro obklady vnitřních stěn, stropů, podbití, atd. Typ KLASIK (s krátkým perem). Kvalita A/B. Délka 4 m. Sušení 15 %.
DEKWOOD krokve | Nosná, Spádová | 120 mm | Horní povrch ve spádu. | Dřevěné krokve dle statického návrhu a výkresu krovu. | Dřevěné krokve dle statického návrhu a výkresu krovu.